## Recherche
Inventarnummer | label | URI | Titel | Allg. Bezeichnung | Darstellung | Epoche | Jahrhundert | Viertel | Herstellungsdatum | Objekt | Hersteller (Index) | Hersteller (Name) | Herstellungsort | Herstellungsort (Index) | IconClass | Klassifikation | Klassifikation (Index) | Literatur | Material Index | Material und Technik | Maße | Muster | Sammlung | Bildpfade | gnm_fundort
T1649 | Fragment eines Grabgewandes (T1649) | https://objektkatalog.gnm.de/wisski/navigate/73193/view | Fragment eines Grabgewandes | Oberkleidung |  | Neuzeit, Renaissance (Zeitalter) | 16. Jahrhundert | Mitte 16. Jahrhundert | Um 1570/1640 | Fragment eines Grabgewandes (T1649) | [5 empty] | 7990http://www.aat-deutsch.de/aat/detailseite/?id=300178802Oberkleidung | Oberkleidung | In Mode. Kleider und Bilder aus Renaissance und Frühbarock. Hrsg. von Jutta Zander-Seidel. Ausst.Kat. Germanisches Nationalmuseum. Nürnberg 2015, S. 39, 271 (technologische Angaben), Kat.-Nr. 10. | 2 Knöpfe: Kern, 2 Schlingen: Rundgeflecht, 28 – 30 Fäden, 35 – 37 Fäden, 4 Z, 48 Fäden, 84 – 88 Fäden, : Metalllahn, Obermaterial | Seidensamt, braun, Damast, Seidenfutter, MetallbortenObermaterial (1) Seidensamt, braun, Kettsamt, abgewandelte Köperbindung 3/1, Z-Grat, mit Muster ausgeschnittenem (Grund) und ungeschnittenem Flor (Muster), im schrägen Fadenlauf in Streifen geschnitten verwendet Kette: 3 Hauptketten : 1 Florkette; Hauptkette: Seide, braun, s-gedreht, 84 – 88 Fäden/cm; Florkette: Seide, braun, ohne erkennbare Drehung, 28 – 30 Fäden/cm, W-Noppen bildend; Schuss: Seide, braun, ohne erkennbare Drehung, 48 Fäden/cm; (2) Damast: Atlasbindung 1/4, Steigungszahl 3; Kette: Seide, braun, s-gedreht, ca. 150 Fäden/cm, Stufung: 7 (?) Kettfäden Schuss: Seide, braun, ohne erkennbare Drehung, 35 – 37 Fäden/cm, Stufung: 2 (?) Schussfäden, Webkante vorhanden Futter: Seide, braun, Leinwandbindung Verzierungen: Metallwebborte, entlang der Kanten aufgenäht, Breite 1 cm: Kette (1): Metalllahn, Silber vergoldet, um Seidenseele, hellbraun, Faden doppelt genommen, abgebunden in Köperbindung 4/4 Z; Kette (2): wie (1) jedoch dünner, abgebunden in Leinwandbindung 2/2; Schuss: wie (1), an der Webkante Schlaufen bildend Verschlüsse: Knöpfe/Schlingen; Metallflechtborte, Breite 1,2 cm, Länge 13 cm: Metalllahn, Silber vergoldet, s-gedreht um Seidenseele, hellbraun. Die Enden der Metallfäden wurden als Fransen und Knöpfe bzw. Schlingen ausgearbeitet: Fransen: 2 Metallfäden in S-Drehung verzwirnt, L. 3,5 cm; 2 Knöpfe: Kern (Holz ?), umflochten, Dm. 1,6 cm (1 fehlt) 2 Schlingen: Rundgeflecht, L. 2,5 cm | H. 14 cm, B. 14,3 cm |  | Textilien-Schmuck | /index.php/sites/default/files/styles/medium/public/wisski_original/345539600b7833f848de598ff75bd73d.jpg.jpeg?itok=i9toVnFh, /index.php/sites/default/files/styles/medium/public/wisski_original/260d9fe8dac9179c41528b6a057af504.jpg.jpeg?itok=51e9JCF9
T1647 | Fragment eines Grabgewandes (T1647) | https://objektkatalog.gnm.de/wisski/navigate/73191/view | Fragment eines Grabgewandes | Oberkleidung |  | Neuzeit, Renaissance (Zeitalter) | 16. Jahrhundert | Mitte 16. Jahrhundert | um 1570/1640 | Fragment eines Grabgewandes (T1647) | [5 empty] | 7990http://www.aat-deutsch.de/aat/detailseite/?id=300178802Oberkleidung | Oberkleidung | In Mode. Kleider und Bilder aus Renaissance und Frühbarock. Hrsg. von Jutta Zander-Seidel. Ausst.Kat. Germanisches Nationalmuseum. Nürnberg 2015, S. 39, 270 (technologische Angaben), Kat.-Nr. 10. | 28 – 30 Fäden, 35 – 37 Fäden, 4 Z, 48 Fäden, 5 cm 6 Knöpfe: Kern, 84 – 88 Fäden, : Metalllahn, Obermaterial | Seidensamt, braun, Damast, Seidenfutter, MetallbortenObermaterial (1) Seidensamt, braun, Kettsamt, abgewandelte Köperbindung 3/1, Z-Grat, mit Muster aus geschnittenem (Grund) und ungeschnittenem Flor (Muster), im schrägen Fadenlauf in Streifen geschnitten verwendet; Kette: 3 Hauptketten : 1 Florkette Hauptkette: Seide, braun, s-gedreht, 84 – 88 Fäden/cm; Florkette: Seide, braun, ohne erkennbare Drehung, 28 – 30 Fäden/cm, W-Noppen bildend; Schuss: Seide, braun, ohne erkennbare Drehung, 48 Fäden/cm (2) Damast: Atlasbindung 1/4, Steigungszahl 3; Kette: Seide, braun, s-gedreht, ca. 150 Fäden/cm, Stufung: 7 (?) Kettfäden Schuss: Seide, braun, ohne erkennbare Drehung, 35 – 37 Fäden/cm, Stufung: 2 (?) Schussfäden, Webkante vorhanden Futter: (1) Seide, braun, Leinwandbindung; (2) Fragmentarisch erhaltenes, am Futter anhaftendes, leinwandbindiges Gewebe, Material nicht analysierbar, naturfarben, gazeartig Verzierungen: Metallwebborte, senkrecht entlang der Kanten aufgenäht, Breite 1 cm: Kette (1): Metalllahn, Silber vergoldet, um Seidenseele, hellbraun, Faden doppelt genommen, abgebunden in Köperbindung 4/4 Z; Kette (2): wie (1) jedoch dünner, abgebunden in Leinwandbindung 2/2; Schuss: wie (1), an der Webkante Schlaufen bildend Verschlüsse: Knöpfe/Schlingen; Metallflechtborte, waagerecht aufgenäht, B. 1,2 cm, L. 13 cm: Metalllahn, Silber vergoldet, s-gedreht um Seidenseele, hellbraun. Die Enden der Metallfäden wurden als Fransen bzw. Knöpfe ausgearbeitet: Fransen: 2 Metallfäden in S-Drehung verzwirnt, L. 3,5 cm 6 Knöpfe: Kern (Holz ?), umflochten, Dm. 1,6 cm | H. 43 cm, B. 18 cm |  | Textilien-Schmuck | /index.php/sites/default/files/styles/medium/public/wisski_original/eaf80b34e7fb38c36ebc4fe17e24654b.jpg.jpeg?itok=3DQlRli1
T2858 | Ärmel (T2858) | https://objektkatalog.gnm.de/wisski/navigate/70430/view | Ärmel | Oberkleidung |  | Barock (Zeitalter), Neuzeit, Renaissance (Zeitalter) | 16. Jahrhundert | Ende 16. Jahrhundert | 1580-1610 | Ärmel (T2858) | [5 empty] | 7990http://www.aat-deutsch.de/aat/detailseite/?id=300178802Oberkleidung | Oberkleidung | Anzeiger GNM 1905, S. VII., In Mode. Kleider und Bilder aus Renaissance und Frühbarock. Hrsg. von Jutta Zander-Seidel. Ausst.Kat. Germanisches Nationalmuseum. Nürnberg 2015, S. 96, 277 (technologische Angaben), Kat.-Nr. 44., Janet Arnold: Patterns of Fashion. The cut and construction of clothes for men and women c. 1560 – 1620. London 1985, S. 48, 115., Karen Stolleis: Die Gewänder aus der Lauinger Fürstengruft. Mit einem Beitrag über die Schmuckstücke von Irmtraud Himmel- heber (Forschungshefte – Herausgegeben vom Bayerischen Nationalmuseum 3). München, Berlin 1977, S.33. | 1 Kette: Seide, 120 – 136 F, 16 Posamentenknöpfe, 18 Posamentenknöpfe wie, 32 – 36 F, Technologische Angaben: Obermaterial Seide | Seidenatlas, goldbraun, Futter Seidentaft, goldbraun, Metallstickerei, PosamentenknöpfeTechnologische Angaben: Obermaterial Seide, goldbraun, Atlasbindung 7/1 Kette: Seide, goldbraun, ohne erkennbare Drehung, 120 – 136 F/cm Schuss: Seide, goldbraun, ohne erkennbare Drehung, 32 – 36 F/cm Futter Seide, goldbraun, Leinwandbindung Verzierungen Metallstickerei aus Metallfaden (1) und Lahn (2) (1) Metallfaden, Silberlahn s-gedreht um Seidenseele, weiß, s-gedreht, in Anlegetechnik (2) Silberlahn in Sprengtechnik Verschlüsse Knöpfe/Knopflöcher (1), Knöpfe/Schlingen (2) (1) Ärmelschlitz, 16 Posamentenknöpfe (4 bzw. 7 fehlen), Holzkern umflochten mit Metallfaden, Dm. 0,8 cm (2) innere Ärmelnaht, 18 Posamentenknöpfe wie (1) (5 bzw. 9 fehlen), Schlingen geflochten aus silbernen Metallfäden und Seidenfäden, weiß Maße Ärmellänge außen 53 cm, Saumweite 19,5 bzw. 18 cm, Armkugelweite 36 bzw. 36,5 cm | L. 53 cm |  | Textilien-Schmuck | /index.php/sites/default/files/styles/medium/public/wisski_original/e58e6f9e721de7fa0f97bc223ff94746.jpg.jpeg?itok=pVxjJw7r
T2859 | Ärmel (T2859) | https://objektkatalog.gnm.de/wisski/navigate/70431/view | Ärmel | Oberkleidung |  | Barock (Zeitalter), Neuzeit, Renaissance (Zeitalter) | 16. Jahrhundert | Ende 16. Jahrhundert | 1580-1610 | Ärmel (T2859) | [5 empty] | 7990http://www.aat-deutsch.de/aat/detailseite/?id=300178802Oberkleidung | Oberkleidung | Anzeiger GNM 1905, S. VII., In Mode. Kleider und Bilder aus Renaissance und Frühbarock. Hrsg. von Jutta Zander-Seidel. Ausst.Kat. Germanisches Nationalmuseum. Nürnberg 2015, S. 96, 277 (technologische Angaben), Kat.-Nr. 44., Janet Arnold: Patterns of Fashion. The cut and construction of clothes for men and women c. 1560 – 1620. London 1985, S. 48, 115., Karen Stolleis: Die Gewänder aus der Lauinger Fürstengruft. Mit einem Beitrag über die Schmuckstücke von Irmtraud Himmel- heber (Forschungshefte – Herausgegeben vom Bayerischen Nationalmuseum 3). München, Berlin 1977, S.33. | 1 Kette: Seide, 120 – 136 F, 16 Posamentenknöpfe, 18 Posamentenknöpfe wie, 32 – 36 F, Technologische Angaben: Obermaterial Seide | Seidenatlas, goldbraun, Futter Seidentaft, goldbraun, Metallstickerei, PosamentenknöpfeTechnologische Angaben: Obermaterial Seide, goldbraun, Atlasbindung 7/1 Kette: Seide, goldbraun, ohne erkennbare Drehung, 120 – 136 F/cm Schuss: Seide, goldbraun, ohne erkennbare Drehung, 32 – 36 F/cm Futter Seide, goldbraun, Leinwandbindung Verzierungen Metallstickerei aus Metallfaden (1) und Lahn (2) (1) Metallfaden, Silberlahn s-gedreht um Seidenseele, weiß, s-gedreht, in Anlegetechnik (2) Silberlahn in Sprengtechnik Verschlüsse Knöpfe/Knopflöcher (1), Knöpfe/Schlingen (2) (1) Ärmelschlitz, 16 Posamentenknöpfe (4 bzw. 7 fehlen), Holzkern umflochten mit Metallfaden, Dm. 0,8 cm (2) innere Ärmelnaht, 18 Posamentenknöpfe wie (1) (5 bzw. 9 fehlen), Schlingen geflochten aus silbernen Metallfäden und Seidenfäden, weiß Maße Ärmellänge außen 53 cm, Saumweite 19,5 bzw. 18 cm, Armkugelweite 36 bzw. 36,5 cm | L. 53 cm |  | Textilien-Schmuck | /index.php/sites/default/files/styles/medium/public/wisski_original/e58e6f9e721de7fa0f97bc223ff94746.jpg.jpeg?itok=pVxjJw7r
T27 | Lederwams (T27) | https://objektkatalog.gnm.de/wisski/navigate/70425/view | Lederwams | Oberkleidung (Jungen) |  | Barock (Zeitalter), Neuzeit, Renaissance (Zeitalter) | 16. Jahrhundert | Ende 16. Jahrhundert | um 1580/1610 | Lederwams (T27) | [5 empty] | 7990http://www.aat-deutsch.de/aat/detailseite/?id=300178802Oberkleidung | Oberkleidung | 17. Jahresbericht des GNM, 1871, o.P. [S. 2]., Aufgang der Neuzeit. Deutsche Kunst und Kultur von Dürers Tod bis zum Dreissigjährigen Kriege 1530 – 1650. Ausst.Kat. Germanisches Nationalmuseum, Nürnberg. Bielefeld 1952, S. 120, Nr. M 158., GNM Wegweiser 1879, S. 26 – 27., In Mode. Kleider und Bilder aus Renaissance und Frühbarock. Hrsg. von Jutta Zander-Seidel. Ausst.Kat. Germanisches Nationalmuseum. Nürnberg 2015, S. 92-93, 277-278 (technologische Angaben), Kat.-Nr. 41., Janet Arnold: Patterns of Fashion. The cut and construction of clothes for men and women c. 1560 – 1620. London 1985, S. 25, 82-83., Janet Arnold: Two Early Seventeenth Century Doublets. In: Waffen- und Kostümkunde, Zeitschrift der Gesellschaft für historische Waffen- und Kostümkunde 21, 1979, S. 107-120., Walter Fries: Die Kostümsammlung des Germanischen Nationalmuseums zu Nürnberg. Besprochen aus Anlaß ihrer Neuaufstellung im Jahre 1924. In: Anzeiger GNM 1926, S. 25-26, Abb. 12. | 25 Posamentenknöpfe, 4 Schnürlöcher in vorderer Mitte, Technologische Angaben: Obermaterial Wildleder, zwischen Einlage, zwischen Obermaterial und Wattierung, Ärmellänge 52 cm Taillenweite 65 | Wildleder (Hirsch?), ungefärbt, Polsterung Baumwolle, Futter Leinen, im Kragen grüne Seide, Seidenborten, PosamentenknöpfeTechnologische Angaben: Obermaterial Wildleder (Hirsch?), sämisch gegerbt, hellgelb, durch Alterung grauweiß Polsterung/Wattierung Polsterung von Schulter-, Brustpartie, Oberarmen und Schoßteilen (1), vollflächige Wattierung (2) (1) Baumwollfäden, weiß, z-gedreht, gebündelt (2) zwischen Einlage (1) und Futter (1), Baumwollvlies, weiß, pikiert an Futter (1) Einlagen/Versteifungen vollflächig (1), in Kragen (2), in Kragen und Nestelleiste (3) (1) zwischen Obermaterial und Wattierung (2) (Korpus), Obermaterial und Futter (1) (Ärmel) und Obermaterial und Futter (2) (Schoßteile), Leinen, weiß, Leinwandbindung (2) Bastfaser, ungefärbt, Leinwandbindung (3) Baumwolle und Bastfaser, weiß, Köperbindung, einseitig angeraut Futter vollflächig, mit angeschnittener Verblendung unter Knopflochleiste (1), Kragen, Schoßteile, sowie Belege von Achselstreifen, Knopfverschlüssen von vorderer Mitte und rechtem Ärmelschlitz (2) (1) Leinen, weiß, Leinwandbindung (2) Seide, grün changierend, Leinwandbindung Verzierungen Betonung der Kanten und Nähte durch aufgenähte Borte (1), Kanteneinfassung an Schoßteilen durch Borte (2), eingeschnittene Kragenkante (3) (1) Flechtborte aus 2 Strängen Seidenzwirn, grün changierend und 2 Strängen Metallfäden aus Metallahn Silberlegierung* um Seidenseele, weiß (2) Webborte Seide, grün changierend, Metallfaden aus Metallahn Silberlegierung, um Seidenseele, weiß, Schussrips (3) Abschluss der Kragenoberkante durch regelmäßige, rechtwinklige Einschnitte in umgebogenem Futter (2) und angesetztem Lederstreifen Verschlüsse Knöpfe/Knopflöcher (1), Schnürlöcher (2) und Nestelleiste (3) (1) 25 Posamentenknöpfe (12 fehlen), davon 19 in vorderer Mitte (9 fehlen), 6 an rechtem Ärmelschlitz (3 fehlen), Holzkern umstochen und umflochten mit Seiden- und Metallfäden, grün und silberfarben, Dm. 9 mm (2) 4 Schnürlöcher in vorderer Mitte, paarweise ober- und unterhalb der Taillennaht (3) Nestelleiste an Taillen-Innenseite mit 20 Nestellöchern, Material wie Futter (1) Maße Gesamtlänge vorne 45 cm, hinten 55 cm Kragenlänge vorne 7 cm, hinten ca. 8 cm Schoßlängen 8,5 – 9,5 cm, Ärmellänge 52 cm Taillenweite 65,5 cm | L. 55 cm |  | Textilien-Schmuck | /index.php/sites/default/files/styles/medium/public/wisski_original/67187f38972747c5b6a655f61585af8f.jpg.jpeg?itok=3ibxvoEc, /index.php/sites/default/files/styles/medium/public/wisski_original/c30430b005f9183824c7459c28f94897.jpg.jpeg?itok=JvPc1k7l, /index.php/sites/default/files/styles/medium/public/wisski_original/f58d76498b956d068db18fe7440a183d.jpg.jpeg?itok=D-RWHrnG, /index.php/sites/default/files/styles/medium/public/wisski_original/e7039ee0a7bb6e6e18c264d6bdd070d1.jpg.jpeg?itok=LrvzFDZa, /index.php/sites/default/files/styles/medium/public/wisski_original/d86471fb901ed4e9458f72a39485ef07.jpg.jpeg?itok=kDAbqItM
T1221 | Ärmel (T1221) | https://objektkatalog.gnm.de/wisski/navigate/70418/view | Ärmel | Oberkleidung (Herren) |  | Barock (Zeitalter), Neuzeit, Renaissance (Zeitalter) | 16. Jahrhundert | Ende 16. Jahrhundert | 1575-1600 | Ärmel (T1221) | [5 empty] | 7997http://www.aat-deutsch.de/aat/detailseite/?id=300178802Oberkleidung HerrenOberkleidung | Oberkleidung, Oberkleidung Herren | Anzeiger des Germanischen Nationalmuseums 1896, Nr. 6, S. 78., In Mode. Kleider und Bilder aus Renaissance und Frühbarock. Hrsg. von Jutta Zander-Seidel. Ausst.Kat. Germanisches Nationalmuseum. Nürnberg 2015, S. 38-39, 270 (technologische Angaben), Kat.-Nr. 9. | 22 F, 3 Fäden, 3 – 4 Fäden, 34 – 36 F, 5 mm Futter Seide, 51 F, 8 Schüsse, 82 F, Technologische Angaben: Obermaterial, zwischen den Streifen gehacktes Muster Kette: Seide | Seide, braun, Leinwandbindung, Seidenfutter, braunTechnologische Angaben: Obermaterial (1) Seide, braun, Leinwandbindung mit Streifenmuster durch Schussflottierung, zwischen den Streifen gehacktes Muster Kette: Seide, braun, ohne erkennbare Drehung, 51 F/cm Schuss I: Seide, braun, leicht z-gedreht bis ungedreht, 34 – 36 F/cm Schuss II: Seide, braun, stark z-gedreht, 3 – 4 Fäden/Fach, 8 Schüsse/cm (2) Seide, braun, Leinwandbindung mit Schussflottierung, nur fragmentarisch erhalten Kette: Seide, braun, ohne erkennbare Drehung, 82 F/cm Schuss I: Seide, braun, ohne erkennbare Drehung, 22 F/cm Schuss II: Seide, braun, ohne erkennbare Drehung, 3 Fäden/2 – 2,5 mm Futter Seide, braun, Leinwandbindung Verschlüsse Knöpfe/Knopflöcher 8 Knopflöcher, alle Knöpfe fehlen Maße Ärmellänge außen 73 cm, Saumweite 22 cm, Armlochweite 57 cm | L. 73 cm |  | Textilien-Schmuck | /index.php/sites/default/files/styles/medium/public/wisski_original/be758b75de36d67f3d9c7dfa0c85d722.jpg.jpeg?itok=RpYKWHCy, /index.php/sites/default/files/styles/medium/public/wisski_original/a189688e3b2ceffec00209c30226e46c.jpg.jpeg?itok=I7KZWbVG, /index.php/sites/default/files/styles/medium/public/wisski_original/f8a66ecf4534657f09adaefae37bbaf9.jpg.jpeg?itok=b8fNOU3v, /index.php/sites/default/files/styles/medium/public/wisski_original/387c446453003fc81f3012a379c448dc.jpg.jpeg?itok=-FkevvG-
T832 | Ärmelloses Wams (T832) | https://objektkatalog.gnm.de/wisski/navigate/62637/view | Ärmelloses Wams | Oberkleidung |  | Barock (Zeitalter), Neuzeit, Renaissance (Zeitalter) | 16. Jahrhundert | Ende 16. Jahrhundert | um 1580/1600 | Ärmelloses Wams (T832) |  |  | Frankreich (?)2518Frankreich (Fries 1924/25, S. 18) |  |  | 7990http://www.aat-deutsch.de/aat/detailseite/?id=300178802Oberkleidung | Oberkleidung | Ada Hinkel in: Arnulf von Ulmann (Hg.): Anti-Aging für die Kunst. Restaurieren - Umgang mit den Spuren der Zeit. Nürnberg 2004, S. 140-141, Nr. 21., Ada Hinkel: A Sleeveless Doublet circa 1585 from the Germanisches Nationalmuseum, Nuremberg (2002). In: Mary M. Brooks, Dinah D. Eastop (Hrsg.): Changing Views of Textile Conservation (Readings in Conservation 4). Los Angeles 2011, S. 442 – 449., Ada Hinkel: Ein ärmelloses Wams um 1585 aus dem Germanischen Nationalmuseum, Nürnberg. In: Historische Textilien. Beiträge zu ihrer Erhaltung und Erforschung. Nürnberg 2002, S. 153-161., Emma von Sichart: Praktische Kostümkunde in 600 Bildern und Schnitten. Nach Carl Köhler, München 1926, Bd. 1, S. 227, Abb. 275., Eva Nienholdt: Kostümkunde. Ein Handbuch für Sammler und Liebhaber, Brauschweig 1961, S. 40-41, Abb. 32., GNM Wegweiser 1905, S. 140., In Mode. Kleider und Bilder aus Renaissance und Frühbarock. Hrsg. von Jutta Zander-Seidel. Ausst.Kat. Germanisches Nationalmuseum. Nürnberg 2015, S. 32-33, 269 (technologische Angaben), Kat.-Nr. 1., Janet Arnold (Hrsg.): Queen Elizabeth's Wardrobe Unlock'd. Leeds 1988, S. 117-119, Abb. 180., Janet Arnold: A Woman´s Doublet about 1585. In: Waffen- und Kostümkunde 23, 1981, Heft 2, S. 132-142., Janet Arnold: Patterns of Fashion. The cut and construction of clothes for men and women c. 1560 - 1620, London 1985, S. 42-43, 107ff., Jutta Zander-Seidel: Textiler Hausrat. Kleidung und Haustextilien in Nürnberg von 1500 – 1650. München 1990, S. 76-77., Sigrid Flamand Christensen: Die männliche Kleidung in der deutschen Renaissance, Berlin 1934, Abb. 8., Walter Fries: Die Kostümsammlung des Germanischen Nationalmuseums zu Nürnberg. Besprochen aus Anlass ihrer Neuaufstellung im Jahre 1924. In: Anzeiger GNM 1924/25, Nürnberg 1926, S. 3-65. | 1 Rute Streifen, 1 Z-Grat Kette: 2 Hauptketten: 1 Florkette Hauptkette: Seide, 16 Posamentenknöpfe, 2 Schlingen, 28 F, 3 Schlingen, 34 F, 4 Knöpfe paarweise wie, 5 Knöpfe spätere Ergänzung, 5 cm Kragenlänge vorne 6 cm, 5 cm Schoßlänge vorne und hinten 11 cm, 56 F, : 2 unterschiedliche Schnüre aus Bastfaser, : Abgewandelte Köperbindung 3, Technologische Angaben: Obermaterial Seidensamt, überfangen mit Seidenfäden | Seidensamt, schwarz, bestickt, Futter Seide, schwarz, Leinen, Wolle, FischbeinTechnologische Angaben: Obermaterial Seidensamt, schwarz, ungemusterter Kettsamt, Webkante vorhanden Es handelt sich um zwei bindungstechnisch identische Samte, die sich aber im Grat des Köpers sowie der Schussdichte unterscheiden. Streifen (A): Abgewandelte Köperbindung 3/1 Z-Grat Kette: 2 Hauptketten: 1 Florkette Hauptkette: Seide, schwarz, leicht s-gedreht, 56 F/cm Florkette: Seide, schwarz, ohne erkennbare Drehung, 28 F/cm, W-Noppen bildend Schuss: Seide, schwarz, ohne erkennbare Drehung, 34 F/cm Schussfolge: 3 Schüsse, 1 Rute Streifen (B): wie (A), Köperbindung 3/1, aber in S-Grat, Schussdichte 46 F/cm Einlagen/Versteifungen Rückenteil (1), Vorderteil (1) und (2), Schulterwülste, Kragen und Schöße (3) und (4), Achselstreifen (4) und (5) (1) Bastfaser, blau, Leinwandbindung (2) Fischbeinstäbe (?), je 6, eingenäht zwischen zwei Schichten von Einlage (1) (3) Bastfaser, naturfarben, Leinwandbindung (4) Wolle, braun, Filz (5) Bastfaser, rotbraun, Leinwandbindung Polsterung/Wattierung in den Schulterwülsten, Wolle, naturfarben, unversponnen Futter Korpus, Schöße und Kragen, Schnürleisten unter Knopfverschluss vordere Mitte, Nestelleisten der Armlöcher, Achselstreifen (1), Abdeckung von Seiten-, Taillen- und Kragenansatznaht (2) (1) Seide, schwarz, Atlasbindung (2) Seide, schwarz, Leinwandbindung Verzierungen Stickerei Streifen (A), Stickerei Streifen (B), jeweils vollflächig, Zierknöpfe (C) Alle Stickmaterialien sind, wenn nicht anders erwähnt, in ihrer Farbigkeit ursprünglich schwarz gewesen, bedingt durch die Alterung erscheinen sie jetzt teilweise braun. (A) Obermaterial im geraden Fadenlauf verwendet, durchgestickt auf Einlage (1): 2 unterschiedliche Schnüre aus Bastfaser/Seide und Baumwolle/Seide, vertikal und diagonal aufgenäht; dadurch entstehende Musterfelder mit Bastfaser/Wollfasern, naturfarben, gepolstert (B) Obermaterial im schrägen Fadenlauf verwendet, Streifen separat gestickt auf Einlage (6), danach auf Einlage (1) aufgenäht: Anlegetechnik auf Reliefgrund aus mustergemäß gelegten Leinenfäden, überfangen mit Seidenfäden; konturiert mit 2 unterschiedlichen Schnüren aus Seide; aufgenähter Seidenköper unter netzartig gelegten Seidenfäden; Knötchenstich in Seidenzwirn. Die Muster von Streifen (A) und (B) werden durch eine weitere, vertikal aufgenähte Schnur aus Baumwolle/Seide konturiert. Entlang der Kragenkante wirkt ein aufgenähter Effektzwirn aus Baumwolle/Seide/Metalldraht zusätzlich versteifend. (C) Zierknöpfe auf Schulterwülsten: je 8 Posamentenknöpfe aus einer geflochtenen Schnur (Baumwolle/Seide), braun/schwarz, darauf eine Quaste befestigt, Seidenfäden, schwarz Verschlüsse Knöpfe/Knopflöcher (1), Knöpfe/Schlingen (2), Schnürlöcher (3), Nestellöcher (4) insgesamt noch 18 originale Knöpfe erhalten, 5 Knöpfe spätere Ergänzung (1) vordere Mitte, 16 Posamentenknöpfe, Holzkern, mit Seidengewebe bezogen, umknotet mit Seidenschnüren, schwarz, Dm. 1,5 cm (2) Kragen, 4 Knöpfe paarweise wie (1) (1 fehlt), 2 Schlingen; Schöße 6 Knöpfe paarweise wie (1) (2 fehlen), 3 Schlingen (2 fehlen), Schlingen aus gedrehter Seidenschnur, schwarz (3) Schnürleisten unter Knopfverschluss in vorderer Mitte, je 19 Schnürlöcher (4) Armloch je 20 Nestellöcher Maße Gesamtlänge vorne 51 cm, hinten 42,5 cm Kragenlänge vorne 6 cm, hinten 7,5 cm Schoßlänge vorne und hinten 11 cm, Taillenweite 73 cm | L. 48 cm |  | Textilien-Schmuck | /index.php/sites/default/files/styles/medium/public/wisski_original/91822a3dd9e8fc1b105884157d759646.jpg.jpeg?itok=ysNuHhjW, /index.php/sites/default/files/styles/medium/public/wisski_original/42cc1e933bf67b43511ad18a1f35ab52.jpg.jpeg?itok=a4bsHVaa, /index.php/sites/default/files/styles/medium/public/wisski_original/226942b12bc7becaa6cd46b90922e616.jpg.jpeg?itok=4v2SG3dm, /index.php/sites/default/files/styles/medium/public/wisski_original/087b5691b28b490d3343bbd342c7027b.jpg.jpeg?itok=faWFeaKM, /index.php/sites/default/files/styles/medium/public/wisski_original/8f96687b94ac7d176536533f67dc95ca.jpg.jpeg?itok=0RsU1n6X, /index.php/sites/default/files/styles/medium/public/wisski_original/677d23d334499382a13d0a91f43dc4bd.jpg.jpeg?itok=IMrykyDB, /index.php/sites/default/files/styles/medium/public/wisski_original/1a77aecac174e9fc7d9648d2ff9497db.jpg.jpeg?itok=mUqjiCZR
T1648 | Fragment eines Grabgewandes (T1648) | https://objektkatalog.gnm.de/wisski/navigate/73192/view | Fragment eines Grabgewandes | Oberkleidung |  | Neuzeit, Renaissance (Zeitalter) | 16. Jahrhundert | Mitte 16. Jahrhundert | um 1570/1640 | Fragment eines Grabgewandes (T1648) | [5 empty] | 7990http://www.aat-deutsch.de/aat/detailseite/?id=300178802Oberkleidung | Oberkleidung | In Mode. Kleider und Bilder aus Renaissance und Frühbarock. Hrsg. von Jutta Zander-Seidel. Ausst.Kat. Germanisches Nationalmuseum. Nürnberg 2015, S. 39, 270-271 (technologische Angaben), Kat.-Nr. 10. | 28 – 30 Fäden, 35 – 37 Fäden, 4 Z, 48 Fäden, 5 cm. 4 Knöpfe: Kern, 6 cm 4 Schlingen: Rundgeflecht, 84 – 88 Fäden, : Metalllahn, Obermaterial | Seidensamt, braun, Damast, Seidenfutter, MetallbortenObermaterial (1) Seidensamt, braun, Kettsamt, abgewandelte Köperbindung 3/1, Z-Grat, mit Muster aus geschnittenem (Grund) und ungeschnittenem Flor (Muster), im schrägen Fadenlauf in Streifen geschnitten verwendet Kette: 3 Hauptketten : 1 Florkette; Hauptkette: Seide, braun, s-gedreht, 84 – 88 Fäden/cm; Florkette: Seide, braun, ohne erkennbare Drehung, 28 – 30 Fäden/cm, W-Noppen bildend; Schuss: Seide, braun, ohne erkennbare Drehung, 48 Fäden/cm (2) Damast: Atlasbindung 1/4, Steigungszahl 3; Kette: Seide, braun, s-gedreht, ca. 150 Fäden/cm, Stufung: 7 (?) Kettfäden Schuss: Seide, braun, ohne erkennbare Drehung, 35 – 37 Fäden/cm, Stufung: 2 (?) Schussfäden, Webkante vorhanden Futter: Seide, braun, Leinwandbindung Verzierungen: Metallwebborte, entlang der Kanten aufgenäht, Breite 1 cm: Kette (1): Metalllahn, Silber vergoldet, um Seidenseele, hellbraun, Faden doppelt genommen, abgebunden in Köperbindung 4/4 Z; Kette (2): wie (1) jedoch dünner, abgebunden in Leinwandbindung 2/2; Schuss: wie (1), an der Webkante Schlaufen bildend Verschlüsse: Knöpfe/Schlingen, Metallflechtborte, Breite 1,2 cm, Länge 13 cm: Metalllahn, Silber vergoldet, s-gedreht um Seidenseele, hellbraun. Die Enden der Metallfäden wurden als Fransen und Knöpfe bzw. Schlingen ausgearbeitet: Fransen: 2 Metallfäden in S-Drehung verzwirnt, Länge 3,5 cm. 4 Knöpfe: Kern (Holz ?), umflochten, Dm. 1,6 cm 4 Schlingen: Rundgeflecht, Länge 2,5 cm | H. 42 cm, B. 32 cm |  | Textilien-Schmuck | /index.php/sites/default/files/styles/medium/public/wisski_original/48887ca28d178f43a5d5fa63d55cfdae.jpg.jpeg?itok=dip7Gy2U
T740 | Ärmelloser Rock (T740) | https://objektkatalog.gnm.de/wisski/navigate/70427/view | Ärmelloser Rock | Oberkleidung |  | Neuzeit, Renaissance (Zeitalter) | 16. Jahrhundert | Mitte 16. Jahrhundert | um 1560/1600 | Ärmelloser Rock (T740) | [5 empty] | 7990http://www.aat-deutsch.de/aat/detailseite/?id=300178802Oberkleidung | Oberkleidung | Aufgang der Neuzeit. Deutsche Kunst und Kultur von Dürers Tod bis zum Dreissigjährigen Kriege 1530 – 1650. Ausst.Kat. Germanisches Nationalmuseum, Nürnberg. Bielefeld 1952, S. 119, Nr. M 155., In Mode. Kleider und Bilder aus Renaissance und Frühbarock. Hrsg. von Jutta Zander-Seidel. Ausst.Kat. Germanisches Nationalmuseum. Nürnberg 2015, S. 87-88, 275 (technologische Angaben), Kat.-Nr. 38., Walter Fries: Die Kostümsammlung des Germanischen Nationalmuseums zu Nürnberg. Besprochen aus Anlaß ihrer Neuaufstellung im Jahre 1924. In: Anzeiger GNM 1926, S. 32, 34-35, Abb. 20,21. | 1 Rute Webbreite 50 cm, 27 F, 5 cm Saumweite 250 cmTechnologische Angaben: Obermaterial Seidensamt, zu unbekanntem Zeitpunkt mit Unterkante nach oben angenäht. Maße Gesamtlänge vorne und hinten 73 cm Kragenhöhe 21 cm | Seidensamt, gelb, Seidenfutter, PosamentenbortenTechnologische Angaben: Obermaterial Seidensamt, gelb, ungemusterter Kettsamt, abgewandelte Leinwandbindung Kette: 3 Hauptketten: 1 Florkette Hauptkette: Seide, gelb, leicht s-gedreht, 27 F/cm Florkette: Seide, gelb, ohne erkennbare Drehung, 9 F/cm, W-Noppen bildend Schuss: Seide, gelb, ohne erkennbare Drehung, 53 F/cm Schussfolge: 3 Schüsse, 1 Rute Webbreite 50 cm, Webkante vorhanden Einlagen/Versteifungen Entlang des unteren Saums Bastfaser, dunkelbraun, Leinwandbindung, beschichtet Futter Seide, hellbeige, Leinwandbindung, fragmentarisch Verzierungen Posamentenborte, Seide, lachsfarben und gelb 2,5 cm Webbreite Altreparaturen/Veränderungen Kragen gegenüber Zustand 1926 (vgl. Fries 1926, Abb. 21) zu unbekanntem Zeitpunkt mit Unterkante nach oben angenäht. Maße Gesamtlänge vorne und hinten 73 cm Kragenhöhe 21 cm, Kragenbreite 31,5 cm Saumweite 250 cm | L. 73 cm |  | Textilien-Schmuck | /index.php/sites/default/files/styles/medium/public/wisski_original/e922895390f07ee6dd74ef4ae0067fdd.jpg.jpeg?itok=f8YbCBIR, /index.php/sites/default/files/styles/medium/public/wisski_original/5eb43712420db2d9a7b521459bf15d43.jpg.jpeg?itok=kG08FmjE
T1650 | Textilfragment aus einem Grabfund (T1650) | https://objektkatalog.gnm.de/wisski/navigate/73194/view | Textilfragment aus einem Grabfund | Oberkleidung |  | Neuzeit, Renaissance (Zeitalter) | 16. Jahrhundert | Mitte 16. Jahrhundert | um 1550 | Textilfragment aus einem Grabfund (T1650) | [5 empty] | 7990http://www.aat-deutsch.de/aat/detailseite/?id=300178802Oberkleidung | Oberkleidung | [5 empty] | Textilien-Schmuck